## Input
PERHITUNGAN DAYA DUKUNG AKSIAL BORED PILE
Geotechnical Investigation & DED Geothermal Wellpad - PSPE Bora Pulu
Lokasi: Wellpad D ¦ Titik bor: BH-04 ¦ Fondasi: Bored pile D1000
A. DATA TIANG
Jenis tiang |  | Bored pile
Diameter tiang | D | 1 | m
Keliling | p |  | m
Luas penampang | Ap |  | m²
Berat isi beton | γc | 2.4 | t/m³
Kedalaman cut-off (kepala tiang) | zc | 1 | m | dari muka tanah
B. DATA TANAH & LIKUEFAKSI
Muka air tanah desain | GWL | 9 | m | Report BP-00-GEO-RPT-003, Tabel 3.2
Dasar zona likuefaksi (lapisan L terdalam) | zL |  | m | otomatis dari kolom Likuefaksi (L/NL) di sheet Data Tanah; 0 = tidak ada likuefaksi
Berat isi tanah di atas GWL | γ1 | 18.5 | kN/m³ | Report Tabel 5.1
Berat isi tanah di bawah GWL | γ2 | 18.4 | kN/m³ | Report Tabel 5.1
φ tanah terlikuifaksi (resettled), butir kasar | φL | 30 | ° | Caltrans GM Step 4-6 (SW, SP, SM)
φ tanah terlikuifaksi (resettled), butir halus | φL | 25 | ° | Caltrans GM Step 4-6 (ML)
Penurunan tanah di permukaan akibat likuefaksi | δg |  | mm | otomatis = Σ εv·tebal lapisan L (Data Tanah kolom P-Q)
Relative settlement mobilisasi friksi (1% D) | zmax |  | mm | Caltrans GM Tabel 1 (drilled shaft, pasir)
Garis A-A' (batas bawah zona downdrag) | zA-A' |  | m | otomatis: dasar lapisan terdalam yang penurunan tanahnya > zmax (Caltrans Step 4-5, δpile diabaikan); 0 = tanpa downdrag
Manifestasi permukaan (1 = ya, 0 = tidak) |  | 1 | - | Caltrans Step 3-2; 1 = friksi di atas dasar likuefaksi diabaikan
εv default lapisan L tanpa data |  | 3 | % | dipakai bila kolom εv (Data Tanah) kosong pada lapisan L
C. PARAMETER TAHANAN
Awal friksi - kondisi statis |  | 2 | m | sesuai perhitungan sebelumnya
Awal friksi - kondisi likuefaksi |  | 2.5 | m | sesuai perhitungan sebelumnya
Friksi diabaikan di atas ujung tiang |  | 1 | × D | O'Neill & Reese (1999)
Friksi pasir: fs = k·N | k | 0.3 | t/m²/N | ≈ 3N kPa
Batas friksi | fs,max | 15 | t/m² | ≈ 150 kPa
Faktor adhesi lempung | α | 0.55 | - | Reese & O'Neill
Kuat geser undrained lempung: cu = k·N |  | 0.5 | t/m²/N
Tahanan ujung pasir: qb = k·N |  | 57.5 | kPa/N | O'Neill & Reese (1999)
Batas tahanan ujung pasir |  | 2870 | kPa | O'Neill & Reese (1999)
Faktor daya dukung lempung | Nc | 9 | - | qb = Nc·cu
Jendela rata-rata qb: di atas ujung |  | 1 | × D
Jendela rata-rata qb: di bawah ujung |  | 2 | × D
Tahanan tarik ultimit: Tult = k·Qs |  | 0.7 | -
D. FAKTOR KEAMANAN
SF friksi - statis |  | 2.5 | -
SF ujung - statis |  | 3 | -
SF tarik - statis |  | 3 | -
SF kondisi likuefaksi (tekan & tarik) |  | 1.56 | -
SF kondisi downdrag |  | 1.56 | -
E. BEBAN PER TIANG (SEMENTARA - beban rig belum dikonfirmasi)
Beban tekan statis / layan | P | 3000 | kN
Beban tekan kondisi gempa / likuefaksi | Q_EQ | 600 | kN
Beban permanen (kondisi downdrag) | Q_perm | 500 | kN
Beban tarik | T | 0 | kN
Sel kuning = input. Semua sheet lain dihitung otomatis dari sheet ini dan sheet "Data Tanah".

## Data Tanah
DATA TANAH & PARAMETER LAPISAN
Geotechnical Investigation & DED Geothermal Wellpad - PSPE Bora Pulu
No | Atas | Bawah | Tebal | Tengah | Jenis | N-SPT | Likuefaksi | cu | σ'v tengah | fs statis | fs likuefaksi | fs downdrag | qb | Keterangan | εv | Penurunan tanah di puncak lapisan
| m | m | m | m |  |  | L / NL | t/m² | t/m² | t/m² | t/m² | t/m² | t/m² |  | % | mm
1 | 0 |  | 1.5 |  | Clay | 0 | NL
2 | 1.5 |  | 1.5 |  | Clay | 5 | NL | [7 empty] | 0.56
3 | 3 |  | 2.5 |  | Sand | 49 | NL | [7 empty] | 1.27
4 | 5.5 |  | 0.5 |  | Sand | 44 | NL
5 | 6 |  | 1.5 |  | Sand | 30 | NL | [7 empty] | 0.26
6 | 7.5 |  | 1.5 |  | Clay | 14 | NL | [7 empty] | 0.56
7 | 9 |  | 1.5 |  | Clay | 12 | NL | [7 empty] | 0.56
8 | 10.5 |  | 1.5 |  | Sand | 18 | L | [7 empty] | 3.45
9 | 12 |  | 1.5 |  | Clay | 26 | L | [7 empty] | 2.68
10 | 13.5 |  | 1.5 |  | Clay | 15 | NL | [7 empty] | 0.56
11 | 15 |  | 1.5 |  | Clay | 15 | NL | [7 empty] | 0.56
12 | 16.5 |  | 1.5 |  | Clay | 21 | NL | [7 empty] | 0.43
13 | 18 |  | 1.5 |  | Sand | 18 | NL | [7 empty] | 4.44
14 | 19.5 |  | 1.5 |  | Clay | 41 | NL | [7 empty] | 0.26
15 | 21 |  | 1.5 |  | Sand | 36 | NL | [7 empty] | 1.05
16 | 22.5 |  | 1.5 |  | Clay | 35 | NL
17 | 24 |  | 1.5 |  | Clay | 24 | NL
18 | 25.5 |  | 1.5 |  | Clay | 21 | NL
19 | 27 |  | 1.5 |  | Sand | 21 | NL
20 | 28.5 |  | 1.5 |  | Clay | 48 | NL
21 | 30 |  | 1.5 |  | Clay | 50 | NL
22 | 31.5 |  | 1.5 |  | Clay | 50 | NL
23 | 33 |  | 1.5 |  | Clay | 50 | NL
24 | 34.5 |  | 1.5 |  | Clay | 50 | NL
25 | 36 |  | 1.5 |  | Sand | 50 | NL
26 | 37.5 |  | 1.5 |  | Clay | 50 | NL
27 | 39 |  | 1.5 |  | Clay | 50 | NL
28 | 40.5 |  | 1.5 |  | Clay | 50 | NL
29 | 42 |  | 1.5 |  | Clay | 50 | NL
30 | 43.5 |  | 1.5 |  | Clay | 50 | NL
31 | 45 |  | 1.5 |  | Clay | 33 | NL
32 | 46.5 |  | 1.5 |  | Clay | 36 | NL
33 | 48 |  | 1.5 |  | Clay | 31 | NL
34 | 49.5 |  | 1.5 |  | Sand | 30 | NL
35 | 51 |  | 1.5 |  | Sand | 34 | NL
36 | 52.5 |  | 1.5 |  | Clay | 31 | NL
37 | 54 |  | 1.5 |  | Sand | 29 | NL
38 | 55.5 |  | 1.5 |  | Sand | 25 | NL
39 | 57 |  | 1.5 |  | Sand | 35 | NL
40 | 58.5 |  | 1 |  | Sand | 42 | NL
41 | 59.5 |  | 0.5 |  | Sand | 46 | NL
Catatan: fs downdrag lapisan L = (1 - sin φL)·tan(2φL/3)·σ'v (Caltrans: φL = 30° kasar / 25° halus); lapisan NL pasir = metode β (FHWA), dibatasi fs statis.
qb pasir = k·N (kPa) ≤ batas, dikonversi ke t/m²; qb lempung = Nc·cu. Kolom kuning = data input borehole.
εv = regangan volumetrik pasca-likuefaksi (Ishihara & Yoshimine 1992, tabel penurunan laporan likuefaksi). Penurunan tanah di puncak lapisan = Σ εv·tebal lapisan L di bawahnya. Lapisan NL tidak menyumbang penurunan.

## Kap. Statis
KAPASITAS AKSIAL - KONDISI STATIS (TANPA LIKUEFAKSI)
Geotechnical Investigation & DED Geothermal Wellpad - PSPE Bora Pulu
Ujung tiang minimum (kondisi statis) |  |  |  |  | m
Panjang efektif dari cut-off |  |  |  |  | m
Qa = Qs/SF + Qb/SF - W'p ; Ta = 0,7·Qs/SF + W'p |  |  |  |  | SF fs / qb
Ujung tiang | Elevasi | L efektif | Qs | qb rata-rata | Qb | Qult | W'p | Qa tekan | Qa tekan | Beban P | OK* | Ta tarik | Ta tarik
m | m | m | ton | t/m² | ton | ton | ton | ton | kN | kN |  | ton | kN
2
2.5
3
3.5
4
4.5
5
5.5
6
6.5
7
7.5
8
8.5
9
9.5
10
10.5
11
11.5
12
12.5
13
13.5
14
14.5
15
15.5
16
16.5
17
17.5
18
18.5
19
19.5
20
20.5
21
21.5
22
22.5
23
23.5
24
24.5
25
25.5
26
26.5
27
27.5
28
28.5
29
29.5
30
30.5
31
31.5
32
32.5
33
33.5
34
34.5
35
35.5
36
36.5
37
37.5
38
38.5
39
39.5
40
40.5
41
41.5
42
42.5
43
43.5
44
44.5
45
45.5
46
46.5
47
47.5
48
48.5
49
49.5
50
50.5
51
51.5
52
52.5
53
53.5
54
54.5
55
55.5
56
56.5
57
57.5
58
58.5
59
59.5
* OK = kriteria terpenuhi pada kedalaman ini dan semua kedalaman di bawahnya.

## Kap. Likuefaksi
KAPASITAS AKSIAL - KONDISI LIKUEFAKSI (EXTREME EVENT I - COMPRESSION)
Geotechnical Investigation & DED Geothermal Wellpad - PSPE Bora Pulu
Ujung tiang minimum (kondisi likuefaksi) |  |  |  |  | m
Panjang efektif dari cut-off |  |  |  |  | m
Qa = R_N/SF - W'p |  |  |  |  | SF
Ujung tiang | Elevasi | L efektif | Qs (di bawah zona likuefaksi) | Lap. L dalam 1,5D ujung? | Qb | R_N | W'p | Qa tekan | Qa tekan | Beban Q_EQ | OK* | Ta tarik | Ta tarik
m | m | m | ton |  | ton | ton | ton | ton | kN | kN |  | ton | kN
2
2.5
3
3.5
4
4.5
5
5.5
6
6.5
7
7.5
8
8.5
9
9.5
10
10.5
11
11.5
12
12.5
13
13.5
14
14.5
15
15.5
16
16.5
17
17.5
18
18.5
19
19.5
20
20.5
21
21.5
22
22.5
23
23.5
24
24.5
25
25.5
26
26.5
27
27.5
28
28.5
29
29.5
30
30.5
31
31.5
32
32.5
33
33.5
34
34.5
35
35.5
36
36.5
37
37.5
38
38.5
39
39.5
40
40.5
41
41.5
42
42.5
43
43.5
44
44.5
45
45.5
46
46.5
47
47.5
48
48.5
49
49.5
50
50.5
51
51.5
52
52.5
53
53.5
54
54.5
55
55.5
56
56.5
57
57.5
58
58.5
59
59.5
* OK = kriteria terpenuhi pada kedalaman ini dan semua kedalaman di bawahnya.

## Downdrag
KAPASITAS AKSIAL - KONDISI DOWNDRAG PASCA LIKUEFAKSI (EXTREME EVENT I - DOWNDRAG)
Geotechnical Investigation & DED Geothermal Wellpad - PSPE Bora Pulu
Ujung tiang minimum (kondisi downdrag) |  |  |  |  | m
DD_max (cut-off s/d A-A') |  |  |  |  | kN
Qa = R_N(bawah A-A')/SF - W'p - DD_max |  |  |  |  | SF
Ujung tiang / kedalaman | Elevasi | L efektif | Downdrag kumulatif (cut-off s/d z) | R_N di bawah A-A' | W'p | DD_max | Qa neto | Qa neto | Beban Q_perm | OK* | fs negatif pada z | Downdrag kumulatif
m | m | m | ton | ton | ton | ton | ton | kN | kN |  | t/m² | kN
2
2.5
3
3.5
4
4.5
5
5.5
6
6.5
7
7.5
8
8.5
9
9.5
10
10.5
11
11.5
12
12.5
13
13.5
14
14.5
15
15.5
16
16.5
17
17.5
18
18.5
19
19.5
20
20.5
21
21.5
22
22.5
23
23.5
24
24.5
25
25.5
26
26.5
27
27.5
28
28.5
29
29.5
30
30.5
31
31.5
32
32.5
33
33.5
34
34.5
35
35.5
36
36.5
37
37.5
38
38.5
39
39.5
40
40.5
41
41.5
42
42.5
43
43.5
44
44.5
45
45.5
46
46.5
47
47.5
48
48.5
49
49.5
50
50.5
51
51.5
52
52.5
53
53.5
54
54.5
55
55.5
56
56.5
57
57.5
58
58.5
59
59.5
* OK = kriteria terpenuhi pada kedalaman ini dan semua kedalaman di bawahnya.

## Ringkasan
RINGKASAN HASIL & GRAFIK
Geotechnical Investigation & DED Geothermal Wellpad - PSPE Bora Pulu
HASIL PENENTUAN PANJANG TIANG |  |  |  |  | Bantu grafik (garis beban)
Kondisi | Beban (kN) | SF | Ujung tiang min. (m) | L efektif (m) | P
Statis (tanpa likuefaksi) | [5 empty] | 0
Likuefaksi - EE-I Compression | [5 empty] | 65
Downdrag - EE-I Downdrag |  |  |  |  | Q_EQ
MENENTUKAN (maks. ketiga kondisi) | [5 empty] | 0
65
| ← kondisi yang menentukan |  |  |  | Q_perm
DD_max = |  | kN |  |  |  | 0
65