## Data & Analisa
Analisa Uji Angkur GA 22. P 2 terhadap BS 8081 (On-site acceptance test)
Teks biru = input (dapat diubah); teks hitam = rumus. Semua hasil dihitung ulang otomatis.
DATA ANGKUR
Testing date | 02.10.2026 | Dari Anchor_Extension_Record.xlsx
Anchor ID | GA 22. P 2 | Dari record
Anchor type | PGA2-R2 | Dari record
Working load, Tw (kN) | 460 | Dari record
Free length, Lf (m) | 8 | Dari record
Fixed / bond length, Lb (m) | 18 | Dari record
Jumlah strand | 5 | Dari record: 5 nos dia 0.5"
Luas 1 strand (mm²) | 98.7 | Asumsi: strand 12.7 mm (0.5") standar, 98.7 mm²
Modulus elastisitas Es (kN/mm²) | 195 | Asumsi: nilai tipikal strand 7-wire; ganti dengan sertifikat pabrik
Panjang tendon di dalam jack (m) | 0 | Asumsi 0 — isi bila diketahui (menambah panjang bebas efektif)
Theoretical ext'n lower (mm) | 55 | Dari record
Theoretical ext'n upper (mm) | 68 | Dari record
Luas tendon At (mm²) | 493.5
Beban datum T0 (kN) | 57.2
Beban uji Tp (kN) | 697.78
Tp / Tw | 151.7%
Perpanjangan teoritis per m (mm/m) = (Tp-T0)·1000/(At·Es) | 6.656587
Siklus | Beban (kN) | % Tw | Gauge (psi) | Tahan (menit) | Ram ext. (mm) | Perpindahan relatif thd awal (mm) | Perpindahan dlm siklus (mm)
Data uji (sumber: Anchor_Extension_Record.xlsx)
1st Cycle | 57.2 | 12.43% | 250 | - | 25 | 0 | 0
1st Cycle | 240.22 | 52.22% | 1050 | - | 40 | 15 | 15
1st Cycle | 469 | 102% | 2050 | - | 54 | 29 | 29
1st Cycle | 697.78 | 151.7% | 3050 | 15 | 70 | 45 | 45
1st Cycle | 469 | 102% | 2050 | - | 64 | 39 | 39
1st Cycle | 240.22 | 52.22% | 1050 | - | 53 | 28 | 28
1st Cycle | 57.2 | 12.43% | 250 | - | 37 | 12 | 12
2nd Cycle | 57.2 | 12.43% | 250 | 1 | 37 | 12 | 0
2nd Cycle | 240.22 | 52.22% | 1050 | 1 | 44 | 19 | 7
2nd Cycle | 469 | 102% | 2050 | 1 | 53 | 28 | 16
2nd Cycle | 697.78 | 151.7% | 3050 | 15 | 75 | 50 | 38
2nd Cycle | 469 | 102% | 2050 | 1 | 67 | 42 | 30
2nd Cycle | 240.22 | 52.22% | 1050 | 1 | 50 | 25 | 13
2nd Cycle | 57.2 | 12.43% | 250 | 1 | 19 | -6 | -18
3rd Cycle | 57.2 | 12.43% | 250 | 1 | 19 | -6 | 0
3rd Cycle | 240.22 | 52.22% | 1050 | 1 | 45 | 20 | 26
3rd Cycle | 469 | 102% | 2050 | 1 | 60 | 35 | 41
3rd Cycle | 697.78 | 151.7% | 3050 | 15 | 75 | 50 | 56
3rd Cycle | 469 | 102% | 2050 | 1 | 67 | 42 | 48
3rd Cycle | 240.22 | 52.22% | 1050 | 1 | 53 | 28 | 34
3rd Cycle | 57.2 | 12.43% | 250 | 1 | 16 | -9 | -3
EVALUASI BS 8081 — PANJANG TENDON BEBAS SEMU (apparent free tendon length)
Siklus | Ext. di Tp (mm) | Ext. setelah kembali ke datum (mm) | Elastik δe (mm) | Permanen kumulatif (mm) | L_app (m) | Batas bawah 0.9·Lf (m) | Batas atas Lf+0.5·Lb (m) | Status
Siklus 1 | 70 | 37 | 33 | 12 | 4.957496 | 7.2 | 17 | TIDAK OK
Siklus 2 | 75 | 19 | 56 | -6 | 8.41272 | 7.2 | 17 | OK
Siklus 3 | 75 | 16 | 59 | -9 | 8.863401 | 7.2 | 17 | OK
CATATAN
Kriteria | BS 8081 (acceptance test): 0.9·Lf ≤ L_app ≤ Lf + 0.5·Lb, dgn L_app = At·Es·δe/(Tp−T0). Evaluasi utama: siklus terakhir.
Creep di Tp | TIDAK DAPAT DIEVALUASI — record hanya 1 bacaan pada akhir tahan 15 menit; standar meminta bacaan berkala (mis. 1, 5, 15 menit) dan creep ≤ 5% ext. elastik.
Anomali | Bacaan datum turun antar siklus (37 → 19 → 16 mm) sehingga perpindahan permanen negatif; tidak sesuai pola standar (lihat sheet 'Perbandingan Pola').
Kesimpulan | Kriteria panjang bebas semu: OK (siklus 2 & 3). Kelulusan penuh belum dapat dinyatakan sebelum data creep dilengkapi & anomali dikonfirmasi.
DATA BANTU GRAFIK — Elastik vs beban (siklus 3) & garis batas
T−T0 (kN) | Elastik siklus 3 (mm) | Batas bawah 0.9Lf (mm) | Lf teoritis (mm) | Batas atas Lf+0.5Lb (mm) | Permanen kumulatif (mm) | Elastik di Tp (mm) | x @Tp (kN)
0 | 3 | 0 | 0 | 0 | 12 | 33 | 640.58
183.02 | 29 | 13.69334 | 15.21482 | 32.33149 | -6 | 56 | 640.58
411.8 | 44 | 30.81038 | 34.23376 | 72.74673 | -9 | 59 | 640.58
640.58 | 59 | 47.92743 | 53.2527 | 113.162
Note on B5: Dari Anchor_Extension_Record.xlsx
Note on B6: Dari record
Note on B7: Dari record
Note on B8: Dari record
Note on B9: Dari record
Note on B10: Dari record
Note on B11: Dari record: 5 nos dia 0.5"
Note on B12: Asumsi: strand 12.7 mm (0.5") standar, 98.7 mm²
Note on B13: Asumsi: nilai tipikal strand 7-wire; ganti dengan sertifikat pabrik
Note on B14: Asumsi 0 — isi bila diketahui (menambah panjang bebas efektif)
Note on B15: Dari record
Note on B16: Dari record
Note on I50: Siklus 1 biasanya masih mengandung bedding/seating wedge; evaluasi utama memakai siklus terakhir (siklus 3).

## Perbandingan Pola
Pola tipikal BS 8081 (angkur permanen, 3 siklus) vs data uji — dinormalisasi
Pola standar didigitasi secara skematik dari gambar BS 8081 'Load increments and minimum periods of observation for on-site acceptance tests — (b) Permanent anchorage' (gambar yang ada di record). Sumbu perpindahan pada standar tidak berskala, maka kedua pola dinormalisasi: 0 = bacaan awal, 1 = perpindahan maksimum.
| Pola standar (normalisasi, input digitasi) |  |  | Data uji (normalisasi, rumus)
Beban (% Tw) | Std S1 | Std S2 | Std S3 | Uji S1 | Uji S2 | Uji S3
10 | 0 | 0.233 | 0.406 | 0.1525424 | 0.3559322 | 0.05084746
50 | 0.069 | 0.267 | 0.416 | 0.4067797 | 0.4745763 | 0.4915254
100 | 0.208 | 0.554 | 0.629 | 0.6440678 | 0.6271186 | 0.7457627
150 | 0.619 | 0.817 | 1 | 0.9152542 | 1 | 1
100 | 0.579 | 0.777 | 0.965 | 0.8135593 | 0.8644068 | 0.8644068
50 | 0.455 | 0.629 | 0.827 | 0.6271186 | 0.5762712 | 0.6271186
10 | 0.233 | 0.406 | 0.703 | 0.3559322 | 0.05084746 | 0
PERBANDINGAN KARAKTERISTIK
Aspek | Pola umum BS 8081 | Data uji GA 22. P 2 | Sesuai?
Bentuk kurva pembebanan | Cekung ke bawah (kekakuan menurun saat beban naik), kurva bongkar lebih curam dari kurva muat (histeresis). | Kurva muat & bongkar membentuk loop histeresis; kurva bongkar lebih curam di siklus 1–3. | Ya
Pergeseran loop antar siklus | Tiap siklus bergeser ke kanan: perpindahan permanen di datum bertambah (S1 < S2 < S3). | Bacaan datum TURUN: 37 → 19 → 16 mm (loop bergeser ke kiri). | Tidak
Perpindahan di Tp tiap siklus | Meningkat sedikit tiap siklus (akumulasi permanen + creep). | 70 → 75 → 75 mm (naik lalu tetap). | Sebagian
Perpindahan elastik tiap siklus | Relatif konsisten antar siklus dan dalam batas 0.9Lf … Lf+0.5Lb. | 33 / 56 / 59 mm — siklus 1 jauh lebih kecil; siklus 2 & 3 konsisten dan dalam batas. | Sebagian
Tahanan 15 menit di Tp | Segmen horizontal kecil (creep) yang tercatat pada beberapa bacaan waktu. | Hanya satu bacaan per tahanan — creep tidak dapat dinilai. | Tidak dapat dinilai
Perpindahan permanen akhir | Positif dan bertambah; sisa setelah siklus 3 > siklus 1. | -9 mm (negatif) — tidak wajar secara fisik; cek re-stroke ram / slip wedge / pencatatan. | Tidak

## Grafik
Grafik uji angkur GA 22. P 2 — format sesuai rekomendasi BS 8081
Catatan: grafik (c) adalah digitasi skematik dari gambar standar (sumbu perpindahan pada standar tidak berskala); perbandingan bersifat kualitatif (bentuk & urutan loop).
Gambar acuan dari record (BS 8081): (a) temporary, (b) permanent anchorage